## Dados de Entrada
Versão "demo"
Dimensões e Resfriamento
Composição Química
C | 0.4 | % |  | Planos | Espessura | Comprimento | Largura
Mn | 0.5 | % |  | (mm) | 0 | 0 | 0
Cr | 0.5 | % |  | Cilindros | Diâmetro | Comprimento
Si | 0.2 | % |  | (mm) | 300 | 1000
Mo | 0.1 | % |  | Quadrados | Lado | Comprimento
V | 0.02 | % |  | (mm) | 0 | 0
Ni | 0 | % |  | Anéis | Dia. Interno | Dia. Externo | Comprimento
B | 1 | ppm |  | (mm) |  | 0 | 0
Cu | 0.05 | %
Temperaturas de Equilíbrio
A1 | 725.94 | C
A3 | 795.7815 | C
Austenitização |  |  | Posição Jominy | Velocidade conhecida (800-500 C)
Temperatura | 950 | C | 0 |  | 0
Tempo | 100 | min.
Velocidade de resfriamento 800-500 C
Tamanho de Grão Austenítico |  |  | V Resfriamento | 270.2515 | C/h | 0.07506986 | C/s
Estimativa | 0.01069839 | mm | Diâmetro Equivalente |  | 300 | mm
Programa "Previsão Propriedades Mecânicas de Aços"
(C) 1988, 2007, 2009, A. Costa e Silva andre.costaesilva@gmail.com
Note on H25: Andre Costa e Silva: Valores entre 5 e 4000mm são recomendados.
Planos
Cilindros
Quadrado
Anéis
Centro ou meio da espessura
Meio Raio ou t/4
Superfície (90% raio ou t)
Meio de Resfriamento
Posição na Peça
Água
Óleo
Ar
Tipo de Resfriamento
Geometria e Meio
Jominy
Velocidade Conhecida
Eq
u
ilibri
u
m

## Cálculos das Vel. Críticas (hidden)
Velocidades Críticas |  |  |  | BLOCO RESFRIAMENTO
INVT | 0.001052632 |  | CONST | 1.806364e-05 | [5 empty] | TABELA JOMINY
PA | 953.6305
LV1 | 5.350857 | V1 | 209029.7 |  | Efeito do Boro |  |  |  |  | 1 | 980000 | 1
LV2 | 4.591882 | V2 | 39073.51 |  | Fator Boro | 0.75 |  |  |  | 2 | 610000
LV3 | 3.312147 | V3 | 2051.854 |  | Efeito do Boro | 0.05 |  |  |  | 3 | 390000
LV190 | 5.29437 | V190 | 183535.6 |  | Fator boro final | 0.0375 |  |  |  | 4 | 250000
LV150 | 4.954143 | V150 | 83848.29 |  | Fator multip | 0.9318603 |  |  |  | 5 | 154000
LV290 | 4.250978 | V290 | 17822.89 | [6 empty] | 6 | 112000
LV250 | 3.881882 | V250 | 7618.727 | [6 empty] | 7 | 84000
LV390 | 3.344519 | V390 | 2210.647 | [6 empty] | 8 | 66000
LVR | 2.431768 | [8 empty] | 9 | 52000
LV1linha | 4.528861 | V1linha | 33795.65
Durezas das Fases |  |  | Microestrutura | [6 empty] | 10 | 42800
Como temperadas |  |  | % |  |  |  | dummy |  |  | 11 | 36000
Martensita | 576.5671 | HV | Martensita | 0 |  |  | 20000 |  |  | 12 | 32600
Bainita | 166.7394 | HV | Bainita | 0 | [5 empty] | 13 | 28000
F+P | 193.3266 | HV | F+P | 100 | [5 empty] | 14 | 24800
[10 empty] | 15 | 22000
[10 empty] | 16 | 20000
Taxas de Resfriamento |  | Coeficiente A |  |  |  | Coeficiente B |  |  |  | 18 | 16600
|  | I J> | 1 | 2 | 3 | I J> | 1 | 2 | 3 | 20 | 14000
|  | 1 | -1.917 | -1.5 | -1.17 | 1 | 8.064 | 6.905 | 5.33 | 24 | 10200
|  | 2 | -1.897 | -1.818 | -1.17 | 2 | 8.2889 | 7.7522 | 5.33 | 32 | 7000
|  | 3 | -1.341 | -1.334 | -1.17 | 3 | 7.777 | 7.048 | 5.33 | 48 | 6200
Resultados dos Testes
Nposição | 2
Nmeio | 3
|  |  |  | A Selecionado |  |  | B selecionado
|  |  |  | -1.17 |  |  | 5.33 |  | Vel. Jominy correta
|  |  |  | V resfriamento | 270.2515 | C/h |  |  | #N/A
BLOCO PROP MEC
Energia de Ativação |  | 100000 | cal | Durezas Revenidas
Ponto de Amolecim. |  | 522.5449 | C | Martensita | 390.233 | HV
|  |  |  | Bainita | 245.1344 | HV
Parametro de rev. |  | 823 |  | Final | 193.3266
Note on A1: Andre Costa e Silva: Efeito do Cu aditivo ao Cr. Sem efeito de B
Note on A15: Andre Costa e Silva: Sem nenhum efeito do Cu
Note on D8: Andre Costa e Silva: Verificar: Com 3% de Cr V150 é MAIOR que V190!
Note on D11: Andre Costa e Silva: Verificar: Há casos em que v390 é MENOR que V3!
Note on G5: Andre Costa e Silva: Acréscimo na relação D/D causado pelo B, em função o C
Note on G6: Andre Costa e Silva: Eficiência da quantidade de boro adicionada.
Note on G7: Andre Costa e Silva: Efeito do boro* eficiência do boro (o que excede a unidade)
Note on G8: Andre Costa e Silva: Este fator está MULTIPLICANDO todos os V1 (V1, V150 e V190).
Note on K2: Andre Costa e Silva: Valores a checar!

## Propriedades Mecânicas
Material como temperado |  |  |  | Condição de Revenido |  | T sugerido> | 522.5449 | C
Microestrutura |  | Dureza (HV) |  | T (C) | t (h)
Martensita | 0 | 576.5671 |  | 550 | 1
Bainita | 0 | 166.7394
F+P | 100 | 193.3266
Dureza Média (HV) |  | 193.3266 |  | Propriedades pós-revenido
|  |  |  | HV | Rm | Rp | A
|  |  |  | 193.3266 | 63.1002 | 45.42642 | 26.92516
Tabela de Revenido-Dados |  |  |  |  | kgf/mm2 | kgf/mm2 | %
T min (C) | T max (C) | Intervalos
600 | 700 | 10
10
Tabela de Revenido
T | HV | Rm | Rp | A
550 | 193.3266 | 63.1002 | 45.42642 | 26.92516
600 | 193.3266 | 63.1002 | 45.42642 | 26.92516
610 | 193.3266 | 63.1002 | 45.42642 | 26.92516
620 | 193.3266 | 63.1002 | 45.42642 | 26.92516
630 | 193.3266 | 63.1002 | 45.42642 | 26.92516
640 | 193.3266 | 63.1002 | 45.42642 | 26.92516
650 | 193.3266 | 63.1002 | 45.42642 | 26.92516
660 | 193.3266 | 63.1002 | 45.42642 | 26.92516
670 | 193.3266 | 63.1002 | 45.42642 | 26.92516
680 | 193.3266 | 63.1002 | 45.42642 | 26.92516
690 | 193.3266 | 63.1002 | 45.42642 | 26.92516
700 | 193.3266 | 63.1002 | 45.42642 | 26.92516
Note on D13: Andre Costa e Silva: Valor de Step
Limpar Tabela
Calcular Tabela